## Feuil1
Protection Murale
CLASSIFICATION | NORMES | Protect Wall 1,5 | Protect Wall 2 | Protect Wall 2 CR *
Description | EN 15102 | Revêtement PVC calandré, compact et flexible pour protection murale | Revêtement PVC calandré, compact et flexible pour protection murale | Revêtement PVC calandré, compact et flexible pour protection murale
Emission particulaire | ISO 14644-1 | - | - | Classe ISO 4 GMP classe A
* CR : Clean Room - Salles propres
CARACTÉRISTIQUES | NORMES
Epaisseur totale (mm) | NF EN ISO 24346 | 1,50 | 2,00 | 2,00
Longueur x largeur (m) | NF EN ISO 24341 | 20 x 2 | 20 x 2 | 20 x 2
Poids total (g/m²) | NF EN ISO 23997 | 2400 | 3000 | 3000
Couche d'usure | NF EN ISO 24340 | 0,35 | 0,55 | 0,55
Groupe d'abrasion | NF EN 660-2 | T | T | T
PERFORMANCES | NORMES
Réaction au feu | NF EN 13501-1 | B-s3, d0 sur substrats A1 et A2-s1,d0 et sur plaque de plâtre cartonnée
Rapport de classement |  | En cours | RA13-0049
Résistance aux impacts | NF EN 259-2 | pas d'éclatement ou de fissuration visible
| ASTM D4226 | pas d'éclatement ou de fissuration visible
Résistance aux rayures | Essai au Scléromètre | pas de déterioration visible à 15N
Lavabilité | NF EN 12956 | Lessivable et brossable
Stabilité dimensionnelle | NF EN ISO 23999 | ≤ 0,80%
Incurvation à la chaleur | ISO 23999 - EN 434 | ≤ 2 mm
Détermination de la flexibilité | NF EN ISO 24344 | Pas de dommage, pas de fissuration
Résistance des joints soudés | NF EN 684 | ≥ 250 N/50mm
Résistance aux taches et aux produits chimiques | NF EN ISO 26987 | Excellent
Résistance thermique | NF EN 12667 | 0,02 m² K/W
Solidité lumière | NF EN ISO 105-B02 | ≥ 6
COVT à 28 jours | ISO 16000 | < 100 µg/m3
Formaldéhyde à 28 jours | ISO 16000 | Non détecté
DESCRIPTIF
La protection murale sélectionnée du type ProtectWALL appartient à la famille des revêtements muraux PVC compacts en lés de 2 m, d’une épaisseur de 1,5 ou 2 mm. La couche d'usure transparente du groupe d'abrasion T, de 0,35 mm ou de 0,55 mm d'épaisseur, est renforcée par un traitement polyuréthane photoréticulé avec particules d’alumine TopClean XP™. ProtectWALL est lessivable, brossable et résistant à l'impact. Son taux d’émission de composés organiques volatils dans l'air est inférieur à 100 µg/m³ (TVOC après 28 jours). ProtectWALL bénéficie d'une Garantie 10 ans. Il est 100 % recyclable. Les chutes issues de la pose peuvent être recyclées et réintroduites dans la fabrication des revêtements PVC au travers du programme Tarkett ReUse®.
DOMAINES D'UTILISATION
Tous les locaux dans lesquels une protection murale est nécessaire : ProtectWALL 1,5 est adapté pour les locaux du type chambre, salle commune, salle de consultation (établissements de santé, établissements d'hébergement pour personnes âgées), salle de classe. ProtectWALL 2 est recommandé pour les sollicitations importantes, par exemple dans les circulations, les zones techniques. ProtectWALL 2 CR est spécifiquement dédié aux salles propres et environnements maîtrisés . Il peut être associé et soudé à chaud à la remontée en plinthe avec les revêtements de sol Tarkett d'épaisseur similaire.
MISE EN ŒUVRE
La mise en oeuvre doit être réalisée en pose collée et conformément aux prescriptions de la norme NF P 74-204-1 (DTU 59.4). L'aspect de finition est du type A (cf. article 6.2.3 de la norme). La température de l'atmosphère doit être au moins égale à +15 °C et celle du support au moins égale à +12° C. Le support doit être plan, solide, lisse, sec, sain, propre et normalement absorbant. Déposer les anciens revêtements. Application d'un primaire compatible avec le suport et la colle. Collage à l’aide d’une émulsion acrylique préconisée par Tarkett avec une spatule denture fine du type TKB A4 (200 à 250 g/m² environ). Pose verticale : lés disposés inversés et posés verticalement sur toute la hauteur de la pièce. Pose horizontale : les lés ou les bandes peuvent être posées à l'horizontale, en déroulé. Traitement des joints au moins 24 heures après la pose, par chanfreinage, soudure à chaud avec un cordon d'apport PVC Tarkett et arasement en 2 temps.
ENTRETIEN
Lavage avec détergent neutre suivi d'un rinçage à l'eau claire.
Informations susceptibles d'être modifiées (Edition 09/2013)
*Information sur le niveau d’émission de substances volatiles dans l’air intérieur, présentant un risque de toxicité par inhalation, sur une échelle de classe allant de A+ (très faibles émissions) à C (fortes émissions)
Hétérogène Compact
ProtectWALL