## Feuil1
| U3P3E2/3C2 |  | DLw 19 dB
| U4P3E2/3C2 |  | DLw 19 dB
CERTIFICATION | NORMES | Tapiflex Excellence 3 |  | Tapiflex Excellence 4
Classement UPEC |  | U3P3E2/3C2 |  | U4P3E2/3C2
Efficacité acoustique | NF EN ISO 717-2 | DLw 19 dB |  | DLw 19 dB
Sonorité à la marche | NF S31-074 | classe A |  | classe A
Demande NF UPEC.A+ | NF 189 | 305-105.1 |  | 305-106.1
Classification | NF EN 651 | 33-42 |  | 34
CARACTÉRISTIQUES | NORMES
Longueur x largeur (m) | NF EN ISO 24341 | 23 x 2 |  | 23 x 2
Epaisseur totale (mm) | NF EN ISO 24346 | 2,90 |  | 3,05
Couche d'usure (mm) | NF EN ISO 24340 | 0,50 |  | 0.65
Groupe d'abrasion | NF EN 660-2 | T |  | T
Poids total (g/m²) | NF EN ISO 23997 | 2680 |  | 2850
PERFORMANCES | NORMES
Poinçonnement rémanent | NF EN ISO 24343-1 | 0,11 mm
Meilleure valeur mesurée |  | 0,06 mm
Réaction au feu | NF EN 13501-1 | Bfl-s1 ou Cfl-s1
Rapport de classement |  | P126033/6 ou P126033/5
Glissance (coef.) | NF EN 13893 | µ ≥ 0,30 (classe DS)
Glissance (1) | DIN 51130 | R9 et R10
Charges électrostatiques | NF EN 1815 | < 2 kV (sur ciment) - Antistatique
Résistance transversale | NF EN 1081 | > 109 Ω
Résistance thermique | NF EN ISO 10456 | 0,04 m² K/W (apte au sol chauffant)
Solidité lumière | NF EN ISO 105-B02 | ≥ 6/8
Formaldéhyde à 28 jours | ISO 16000-3 | Non détecté
COVT à 28 jours | ISO 16000-9 | < 10 µg/m³
DESCRIPTIF
Le revêtement de sol sélectionné du type Tapiflex Excellence 3 ou 4 appartient à la famille des sols PVC sur mousse en lés de 2 m, dont le plastifiant n'entre pas dans la catégorie des phtalates. Le Noyau Répartiteur de Contraintes (NRC) est constitué d’une couche calandrée en PVC recyclé armé d’un voile de verre non tissé. Le revêtement contient environ 20% de matière recyclée. La couche d’usure non chargée du groupe d’abrasion T est renforcée par un traitement polyuréthane photoréticulé avec particules d’alumine TopClean XPä qui supprime définitivement toute métallisation et spray régénérante. Il possède une résistance au poinçonnement de 0,11 mm. Son taux d’émission de composés organiques volatils dans l'air est inférieur à 10 µg/m³ (COVT après 28 jours). Disposant d’une décision d'admission à la marque NF UPEC.A+, son classement U3P3E2/3C2 ou U4P3E2/3C2 est certifié avec efficacité acoustique au bruit de choc de 19 dB et sonorité à la marche de classe A. Tapiflex Excellence 3 ou 4 bénéficie d'une Garantie 10 ans. Il est 100 % recyclable. Les chutes issues de la pose peuvent être recyclées et réintroduites dans la fabrication des revêtements PVC au travers du programme Tarkett ReUse®.
DOMAINES D'UTILISATION
Locaux à affectation collective définis dans la notice sur le classement UPEC des locaux, cahier du CSTB 3509 (11/04).
MISE EN ŒUVRE
La mise en oeuvre doit être réalisée conformément aux prescriptions de la norme NF DTU 53.2 P1-1. Le support doit être plan, lisse, sec et sain. Le produit de ragréage autolissant doit être classé P3. La température du support et de l’atmosphère doivent être au moins égales à +12° C. Collage à l'aide d'une émulsion acrylique préconisée par Tarkett. Lés disposés inversés ou même sens selon les décors. Lés soudés à froid à l'aide de la soudure liquide V1008 lorsque les joints sont réalisés par superposition ou soudés à chaud par cordon d'apport V1001 en pose bord à bord et en local E3 avec étanchéité en rives.
ENTRETIEN
Le traitement TopClean XPä réalisé en fabrication facilite l’élimination des taches, limite l’entretien journalier à un simple balayage humide avec détergent neutre et supprime l’application d’une émulsion. Nous déconseillons l’utilisation d’abrasifs susceptibles d’altérer la qualité du traitement. Evitez les piètements, roulettes et objets en caoutchouc susceptibles de laisser des marques indélébiles par migration.
(1) R10 pour les décors bois. La résistance à la glissance des sols peut être modifiée par l'activité et l'entretien des locaux. (2) Courant 2014 pour les gammes vinyles professionnelles.
Informations susceptibles d'être modifiées (Edition 09/2014)
*Information sur le niveau d’émission de substances volatiles dans l’air intérieur, présentant un risque de toxicité par inhalation, sur une échelle de classe allant de A+ (très faibles émissions) à C (fortes émissions)
Déclaration des performances :
http://professionnels.tarkett.fr/commdocu?field_docu_type_value=DoP
PVC HÉTÉROGÈNE
ACOUSTIQUE
Tapiflex
Excellence 3
Excellence 4
(2)
(2)